## Плёнки
ПЛЁНКИ ИЗОЛЯЦИОННЫЕ ДЛЯ КРОВЛИ И ФАСАДОВ | [5 empty] | с 01.02.2017
ГИДРОИЗОЛЯЦИЯ | РОЗНИЦА |  | Рулон, м2 | Плот- ность г/м2 | Паропро- ницае- мость г/м2/сут | Проч- ность прод/поп Н/5см | Водоне- проницае- мость мм вод.ст. | УФ- стабили- зация
| м2 | рулон
Tyvek Solid супердиффузионная | 93.33333 | 7000 | 75 | 82 | 1375 | 16 кгс | >2000 | 4 мес
Tyvek Soft супердиффузионная | 74.66667 | 5600 | 75 | 60 | 750 | 10 кгс | >1000 | 4 мес
Tyvek Housewrap супердиффузионная | 74.66667 | 5600 | 75 | 60 | 750 | 10 кгс | >1000 | 4 мес
ДИФБАР 95 супердиффузионная | 56 | 4200 | 75 | 95 | >1300 | 185/130 | >1000 | 3 мес
EUROTOP Т180 супердиффуз. с клеящей полосой | 145.3333 | 10900 | 75 | 180 | >2900 | 420/250 | >1000 | 3 мес
EUROTOP Т150 супердиффуз. с клеящей полосой | 130.6667 | 9800 | 75 | 150 | >4000 | 340/210 | >1000 | 3 мес
EUROTOP N15 супердиффузионная | 76 | 5700 | 75 | 95 | >1500 | 220/145 | >1000 | 3 мес
EUROTOP L2 супердиффузионная | 60 | 4500 | 75 | 90 | >3100 | 190/110 | >1000 | 3 мес
Masterplast "MASTERMAX 3 ClASSIC" супердиффузионная | 70.66667 | 5300 | 75 | 135 | >1400 | 220/140 | - | -
Masterplast "MASTERMAX 3 ECO" супердиффузионная | 52 | 4150 | 75 | 115 | >1400 | 180/120 | - | -
Masterplast "DIFOIL S" гидро- и ветрозащитная мембрана | 48 | 3350 | 75 | 90 | >1401 | 170/100 | - | -
Masterplast "ISOCON" антиконденсатная гидроизоляция | 42 | 3400 | 75 | 145 | <1 | 550/500 | - | -
Masterplast "MASTERFOL FOIL S MP" гидроизоляция (Сильвер) | 22 | 1650 | 75 | 80 | <1 | 300/250 | - | -
Masterplast "MASTERFOL SOFT MP Y" гидроизоляция (Стандарт) | 36 | 2700 | 75 | 110 | ≥350 | 330/250 | - | -
ПАРОИЗОЛЯЦИЯ | РОЗНИЦА |  | Рулон, м2 | Плот- ность г/м2 | - |  | Прочность продол/попереч Н/5см
| за м2 | за рулон
Tyvek AirGuard | 132 | 9900 | 75 | 108 | - |  | 180/150
АЛЮБАР 50 алюминиевая | 98 | 14700 | 150 | 95 | 0.03 |  | 183/190
ТЕРМОФОЛ 90 алюминиевая | 66.66667 | 5000 | 75 | 90 | - |  | 230/120
Ондутис R Термо 25 алюминиевая РАСПРОДАЖА !!! | 14.8 | 555 | 37.5 | 50 | 0.2 |  | 88/84
Ондутис R Термо 50 алюминиевая | 19.45333 | 1459 | 75 | 50 | 0.2 |  | 88/84
Ондутис R 70 (Ондутис) | 15.48 | 1161 | 75 | 72 | 3 |  | 113/84
Masterplast "MASTERFOL FOIL S " пароизоляция (Сильвер) | 22 | 1650 | 75 | 80 | 15 |  | 300/250
Masterplast "MASTERFOL SOFT W" пароизоляция (Стандарт) | 35.33333 | 2650 | 75 | 110 | 1 |  | 330/250
ЛЕНТЫ И СКОЧТИ | РОЗНИЦА |  | Гидроизоляционные пленки необходимо применять при устройстве скатных кровель и под наружной обшивкой фасадов. Фактически они служат вторым рубежом защиты теплоизоляционного слоя от наружной влаги (снег, мокрый ветер, капли конденсата, роса), которая может проникать под кровельное покрытие и обшивку здания. Пароизоляционные пленки предохраняют теплоизоляционный материал от проникновения водяных паров, образующихся в результате жизнедеятельности людей (приготовление пищи, стирка, купания, мытье пола и т.п.).
| пог. м | рулон
Односторонняя акриловая лента Tyvek® Acrylic Tape (25м х75мм) | 44 | 1100
Двухсторонняя лента на бутиловой основе Tyvek® Butyl Tape (25м х30мм) | 42 | 1050
Соединительная бутилкаучуковая лента СП-1, 25м х25мм | 14 | 350
Соединительный двусторонний скотч 25м х38мм | 6 | 150
Скотч фольгированный, 50м х50мм | 7.7 | 385

## DELTA
ПЛЁНКИ ИЗОЛЯЦИОННЫЕ ДЛЯ КРОВЛИ И ФАСАДОВ DELTA
ГИДРОИЗОЛЯЦИЯ | Размер рулона, м х м | Рулон, м2 | количество шт. на пддоне (упаковке) | РОЗНИЦА
|  |  |  | м2 | рулон
DELTA VENT N, диффузионная мембрана | 50 х 1,5 | 75 | 32 | 84 | 6300
DELTA-NEO VENT ,универсальная диффузионная мембрана (НОВЫЙ МАТЕРИАЛ) | 50 х 1,5 | 75 | 25 | 105 | 7875
DELTA VENT S, диффузионная мембрана | 50 х 1,5 | 75 | 25 | 120 | 9000
DELTA MAXX, диф. антиконденсатная мембрана | 50 х 1,5 | 75 | 18 | 165 | 12375
DELTA FOXX, диффузионная мембрана | 50 х 1,5 | 75 | 28 | 240 | 18000
DELTA TRELA, диффузионная мембрана | 30 х 1,5 | 45 | 4 | 548 | 24660
DELTA FOL PVG, гидроизоляция | 50 х 1,5 | 75 | 25 | 137 | 10275
DELTA VENT N PLUS, диффузионная мембрана | 50 х 1,5 | 75 | 24 | 120 | 9000
DELTA VENT S PLUS, диффузионная мембрана | 50 х 1,5 | 75 | 25 | 143 | 10725
DELTA MAXX PLUS, диф. антиконденсатная мембрана | 50 х 1,5 | 75 | 18 | 210 | 15750
DELTA FOXX PLUS, диффузионная мембрана | 50 х 1,5 | 75 | 24 | 285 | 21375
ПАРОИЗОЛЯЦИЯ
DELTA REFLEX пароизоляция теплоотражающая | 50 х 1,5 | 75 | 40 | 135 | 10125
DELTA REFLEX PLUS, пароизоляция теплоотражающая | 50 х 1,5 | 75 | 40 | 168 | 12600
DELTA - NEOVAP 20, армированная пароизоляция (НОВЫЙ МАТЕРИАЛ) | 50 х 1,5 | 75 | 40 | 105 | 7875
DELTA LUXX, пароизоляция | 50 х 1,5 | 75 | 32 | 116 | 8700
DELTA DAWI GP, пароизоляция | 50 х 2 | 100 | 46 | 66 | 6600
DELTA SD FLEX, пароизоляция | 50 х 1,5 | 75 | 45 | 225 | 16875
СКОТЧИ, КЛЕИ, ЛЕНТЫ | ширина ленты | Длина, пог.м | Кол-во в упак. | РОЗНИЦА
DELTA MULTI-BAND M60, скотч универсальный | 60 мм. | 25 | 10 | 1185
DELTA INSIDE-BAND I60, скотч универсальный для гидроизоляции | 60 мм. | 40 | 10 | 1410
DELTA THAN (310 мл), клей для гидроизоляции | - | - | 12 | 825
DELTA TIXX (310 мл), клей для пароизоляции | - | - | 12 | 825
DELTA PREN (850 г), клей для DELTA FOXX, VENT S, TRELA | - | - | 8 | 1800
DELTA-SCHAUMBAND SB60, лента уплотнительная самоклеющаяся | 60 мм. | 30 | 5 | 900
DELTA FLEXX-BAND F100, лента соединительная | 100 мм. | 10 | 3 | 2100
Позиции выделенные желтым цветом в наличии на складе FACTUM

## FarAcs
Подкровельные пленки "farAcs" с 11.01.2017
Марка материала | Размер рулона | Рулон, м2 | Количество шт. на пддоне (упаковке) | Розничная цена |  | Применение
|  |  |  | м2 | рулон
Диффузионная мембрана
farAcs AS | 1,6х43,75 | 70 | 60 | 45 | 3148 | farAcs AS - Диффузионная мембрана. Применяется в утепленных скатных кровлях. Данный продукт пропускает пар , имеет высокую водоупорность и служит для защиты утеплителя и несущих элементов конструкции от подкровельного конденсата, ветра, влаги из внешней среды. Укладывается на утеплитель без вентзазора. Запрещается использование в качестве временного кровельного покрытия.
Гидроизоляция
farAcs A | 1,6х43,75 | 70 | 60 | 17 | 1190 | farAcs A - Ветро-влаго защитная паропроницаемая мембрана. Рекомендуется для использования в конструкциях стен или кровель с углом наклона свыше 35 градусов. Устанавливается с обязательным вент.зазором между утеплителем Запрещается использование в качестве временного кровельного покрытия.
farAcs - А premium | 1,6х43,75 | 70 | 60 | 22.1 | 1547 | farAcs A premium - Ветро-влаго защитная паропроницаемая мембрана. Обладает большей плотностью по сравнению с farAcs A Рекомендуется для использования в конструкциях стен или кровель с углом наклона свыше 35 градусов. Устанавливается с обязательным вент.зазором между утеплителем. Запрещается использование в качестве временного кровельного покрытия.
Пароизоляция
farAcs -В | 1,6х43,75 | 70 | 60 | 12.36 | 865 | farAcs В - материал с антиконденсатной поверхностью для выведения паров влаги. Устанавливается с внутренней стороны стен или утепленной кровли, для защиты утеплителя и строительных конструкций от насыщения парами воды изнутри помещения. Применяется в зданиях всех типов.
farAcs - С | 1,6х43,75 | 70 | 60 | 17 | 1190 | Гидро-пароизоляция используется для защиты конструкций кровли, стен и перекрытий от проникновения паров воды, конденсата, капиллярной влаги, а также атмосферной влаги и ветра в местах неплотной укладки кровли. farAcs С - применяется при устройстве неутепленных кровель, чердачных и многоэтажных перекрытий, при укладке ламинированных и паркетных полов.
farAcs - D | 1,5х46,66 | 70 | 60 | 17.23 | 1206.1 | Универсальный влаго-, паронепроницаемый материал farAcs D применяется в строительстве для защиты конструкции здания от проникновения водяных паров, конденсата и влаги. farAcs D используется как универсальная пароизоляция во всех случаях, когда необходимо защитить элементы внутренней конструкции и утеплитель от воздействия водяных паров изнутри помещения. Применяется как подкровельная гидроизоляция в неутепленных кровлях для защиты деревянных элементов конструкции (чердачного помещения) от атмосферной влаги, ветра и снега, проникающих в места неплотной укладки кровли. В цементных стяжках farAcs D применяется как гидроизолирующая прослойка при устройстве полов по бетонным, земляным и иным влагопроницаемым основаниям в подвальных перекрытиях и во влажных помещениях. В конструкции плоских кровель материал применяется в качестве гидро-, пароизоляции.farAcs D может так же применяться в качестве временного покрытия для гидроизоляции стен и кровель, но не более 3-4 месяцев в связи с УФ-стабильностью.
farAcs-FB (отражающая пароизоляция) | 1,2х10 | 12 | 60 | 43.5 | 522.96 | farAcs-FB используется в банях и саунах, в утепленных плоских кровлях, стенах, межэтажных перекрытиях. Благодаря своей структуре уменьшает теплопотери через стены и кровлю, предотвращает образование сырости внутри конструкции зданий, удерживает пар в парильном помещении бани и сауны, препятствует попаданию пара в утеплитель.